## Resistividade do Tungstênio.
			a =	1,40E-06	(m/K) - coeficiente de expansão linear do tungstênio

					Fonte: W. E. Forsythe na A. G. Worthing. "The Properties of Tungsten and the Characteristics of Tungsten Lamps" , Astrophysical Journal 61, 146 (1925), apud: Daryl W. Preston and Eric R. Dietz, "The Art of Experimental Physics", John Wiley&Sons , New York, 1991.

Temperatura (K)	polinomial	geometrico	polinomial	geometrico	Temperatura (K)	Resistividade (mOhm/cm)					polinomial	geometrico
300	0,5429169959	0,0286623254	4,903170986	5,809299514	300	5,64	method	polynomial		0	-3,5246947615	300	13,0643442197	3,0017644325
400	0,074129345	0,0380449855	7,7877329527	8,2550512381	400	8,06	x data	F10:F43		100	-0,7530428711	400	3,3780030677	2,4199905466
500	0,000904108	0,0102670913	10,7099316116	10,8413266563	500	10,74	y data	G10:G43		200	2,0562457114	500	0,2799663725	0,9434511763
600	0,0168394646	2,91358290028467E-005	13,6697669626	13,5453977615	600	13,54	a[0]	-3,5246947615		300	4,903170986	600	0,9583970647	0,039865299
700	0,0429480055	0,0117662092	16,6672390057	16,3515278412	700	16,46	a[1]	0,0275283354		400	7,7877329527	700	1,2590462069	0,6590046099
800	0,0539854727	0,0492415515	19,7023477409	19,2480956252	800	19,47	a[2]	1,88183460591276E-006		500	10,7099316116	800	1,193362819	1,1397245751
900	0,0380613443	0,1252275312	22,7750931682	22,226124978	900	22,58	R²	0,9999621313		600	13,6697669626	900	0,8640087165	1,5672055891
1000	0,0344010823	0,1777051974	25,8854752876	25,2784490571	1000	25,7				700	16,6672390057	1000	0,7216937262	1,6402760422
1100	0,0336700844	0,2032228131	29,0334940992	28,3991975897	1100	28,85				800	19,7023477409	1100	0,6360280734	1,562573346
1200	0,0396605643	0,1905639121	32,2191496029	31,5834637334	1200	32,02				900	22,7750931682	1200	0,6219537878	1,3633237558
1300	0,0409826818	0,1705048852	35,4424417987	34,8270776281	1300	35,24				1000	25,8854752876	1300	0,574465944	1,1717433937
1400	0,0152203263	0,205710544	38,7033706866	38,1264467572	1400	38,58				1100	29,0334940992	1400	0,3197788662	1,1756175292
1500	0,0230846291	0,1380568518	42,0019362666	41,4784399755	1500	41,85				1200	32,2191496029	1500	0,3630496215	0,8878375735
1600	0,0139567143	0,1153953396	45,3381385388	44,8803011046	1600	45,22				1300	35,4424417987	1600	0,26125285	0,7512138333
1700	0,006720311	0,0902502777	48,711977503	48,3295831601	1700	48,63				1400	38,7033706866	1700	0,1685739318	0,6177603124
1800	0,0018881771	0,0654861685	52,1234531594	51,8240973456	1800	52,08				1500	42,0019362666	1800	0,0834354059	0,4913645437
1900	6,58183090429868E-006	0,0433169088	55,5725655079	55,3618728543	1900	55,57				1600	45,3381385388	1900	0,0046167139	0,374531484
2000	0,001655306	0,0252413501	59,0593145485	58,9411247341	2000	59,1				1700	48,711977503	2000	0,0688417114	0,2688244769
2100	0,0043956527	0,0080590347	62,5837002813	62,5602278733	2100	62,65				1800	52,1234531594	2100	0,1058255686	0,1432915032
2200	0,010873754	0,0010435677	66,1457227062	66,217695702	2200	66,25				1900	55,5725655079	2200	0,1573996888	0,0487612046
2300	0,0239067806	0,0001479283	69,7453818231	69,9121625786	2300	69,9				2000	59,0593145485	2300	0,2211991085	0,0173999693
2400	0,0279967748	0,0085320485	73,3826776322	73,6423690883	2400	73,55				2100	62,5837002813	2400	0,2274947216	0,1255867959
2500	0,0370138608	0,0246960194	77,0576101334	77,407149672	2500	77,25				2200	66,1457227062	2500	0,2490483709	0,2034299961
2600	0,0528175418	0,0421982535	80,7701793268	81,2054221349	2600	81				2300	69,7453818231	2600	0,2837292262	0,253607574
2700	0,032261472	0,1130161117	84,5203852122	85,0361786902	2700	84,7				2400	73,3826776322	2700	0,2120599619	0,3969051832
2800	0,0367765806	0,1587849248	88,3082277898	88,8984782613	2800	88,5				2500	77,0576101334	2800	0,2166917629	0,4502579224
2900	0,0276533421	0,2415131066	92,1337070595	92,7914398301	2900	92,3				2600	80,7701793268	2900	0,1801656994	0,5324375191
3000	0,0412808847	0,2644393369	95,9968230213	96,7142366545	3000	96,2				2700	84,5203852122	3000	0,2112026806	0,5345495369
3100	0,0104907423	0,443677512	99,8975756752	100,666091219	3100	100				2800	88,3082277898	3100	0,1024243248	0,666091219
3200	0,0012934828	0,7161742718	103,8359650213	104,6462708029	3200	103,8				2900	92,1337070595	3200	0,0346483827	0,8152897908
3300	0,0001437855	0,7294587522	107,8119910594	108,6540835745	3300	107,8				3000	95,9968230213	3300	0,0111234318	0,7922853196
3400	0,0157888749	0,9778740311	111,8256537897	112,6888751342	3400	111,7				3100	99,8975756752	3400	0,1124922021	0,8852955544
3500	0,0313124393	1,1025534323	115,8769532121	116,7500254437	3500	115,7				3200	103,8359650213	3500	0,1529414106	0,9075414379
3655	0,1856289906	1,678406535	122,2308468296	123,0955333014	3655	121,8				3300	107,8119910594	3655	0,3537330292	1,0636562409
										3400	111,8256537897
										3500	115,8769532121
										3600	119,9658893266
										3700	124,0924621333
										3800	128,256671632
										3900	132,4585178229
										4000	136,6980007059

									σ	ξε
Temperatura (K)
Resistividade (mOhm/cm)
Temperatura (K)
ε ²
Temperatura (K)
Resistividade (mOhm/cm)
Temperatura (K)
Erro (%)

## Resistência
Medidas da resistência de um filamento de Tungstênio para diferrentes temperaturas. O valor da resistência para a temperatura ambiente (291K) está na linha 6.

	1,2213666401	Resistência (Ohms)	1,40E-006
Temperatura ambiente (K):	291	10,90
	302,07	11,41	0,9999873077	302,07	0,003834	0,00%
	317,82	12,14	0,9999692595	317,81	0,0097699537	0,00%
	324,23	12,44	0,9999619113	324,22	0,0123495502	0,00%
	335,80	12,98	0,9999486497	335,79	0,0172436218	0,01%
	345,09	13,42	0,9999380056	345,07	0,0213937868	0,01%
	361,77	14,22	0,9999188986	361,74	0,0293397738	0,01%
	372,07	14,72	0,9999070969	372,03	0,0345661337	0,01%
	385,98	15,39	0,9998911507	385,94	0,0420141833	0,01%
	398,45	16,00	0,9998768698	398,40	0,0490612726	0,01%
	414,39	16,78	0,9998586148	414,33	0,0585879975	0,01%
	431,39	17,63	0,9998391373	431,32	0,0693945934	0,02%
	447,21	18,42	0,999821016	447,13	0,0800437574	0,02%
	461,97	19,17	0,9998041088	461,88	0,090496721	0,02%
	480,38	20,11	0,9997830261	480,28	0,1042309921	0,02%
	505,40	21,39	0,9997543859	505,27	0,1241327946	0,02%
	528,17	22,57	0,9997283191	528,02	0,1434926366	0,03%
	553,75	23,92	0,9996990336	553,58	0,1666598175	0,03%
	577,15	25,16	0,9996722458	576,96	0,1891643702	0,03%
	604,05	26,60	0,9996414629	603,83	0,2165747346	0,04%
	621,65	27,55	0,9996213198	621,42	0,2354082218	0,04%
	632,69	28,14	0,9996086932	632,44	0,2475758352	0,04%
	655,41	29,38	0,9995827044	655,13	0,2734977225	0,04%
	679,87	30,73	0,999554718	679,57	0,3027338775	0,04%
	697,68	31,71	0,9995343491	697,35	0,3248742368	0,05%
	707,03	32,23	0,9995236485	706,70	0,3367964289	0,05%
	719,17	32,91	0,9995097683	718,82	0,3525599046	0,05%
	733,44	33,71	0,9994934451	733,07	0,3715293803	0,05%
	755,93	34,98	0,999467732	755,53	0,4023574217	0,05%
	777,13	36,18	0,9994434919	776,70	0,4324798691	0,06%
	802,15	37,61	0,9994148957	801,68	0,469338557	0,06%
	821,06	38,69	0,9993932713	820,56	0,4981625434	0,06%
	841,47	39,87	0,9993699488	840,94	0,5301681476	0,06%
	860,93	41,00	0,9993477034	860,37	0,5615841283	0,07%
	874,06	41,77	0,9993326988	873,48	0,5832640617	0,07%
	882,00	42,23	0,9993236267	881,41	0,5965635295	0,07%
	889,75	42,68	0,9993147793	889,14	0,6096727475	0,07%
	899,77	43,27	0,9993033269	899,14	0,6268455695	0,07%
	921,33	44,54	0,9992786922	920,67	0,664564375	0,07%
	975,69	47,77	0,9992165989	974,93	0,7643594741	0,08%
	1023,04	50,62	0,9991625322	1022,18	0,8567634694	0,08%
	1067,55	53,32	0,9991117204	1066,60	0,9482810927	0,09%
	1111,80	56,03	0,9990612168	1110,75	1,0437352802	0,09%
	1148,75	58,31	0,9990190512	1147,62	1,1268615609	0,10%
	1188,16	60,77	0,9989740851	1186,94	1,2189503697	0,10%
	1221,35	62,85	0,9989362221	1220,05	1,2992481693	0,11%
	1249,23	64,60	0,9989044295	1247,86	1,3686183923	0,11%
	1275,81	66,28	0,9988741206	1274,37	1,4364062015	0,11%
	1308,91	68,39	0,9988363833	1307,38	1,523065973	0,12%
	1331,57	69,84	0,9988105478	1329,99	1,5838390614	0,12%
	1357,34	71,49	0,9987811761	1355,68	1,6543567927	0,12%
	1384,68	73,26	0,9987500185	1382,95	1,730821581	0,13%
	1412,38	75,05	0,9987184555	1410,57	1,8100236363	0,13%
	1434,02	76,46	0,9986937947	1432,15	1,8731264151	0,13%
	1458,95	78,08	0,9986653971	1457,00	1,9471173322	0,13%
	1480,38	79,49	0,9986409895	1478,36	2,0118472215	0,14%
	1500,88	80,83	0,9986176398	1498,80	2,0747537615	0,14%
	1520,51	82,13	0,9985952796	1518,38	2,1358947621	0,14%
	1541,16	83,49	0,9985717731	1538,95	2,2011200541	0,14%
	1560,97	84,80	0,9985492182	1558,70	2,2646203569	0,15%
	1581,79	86,19	0,9985255162	1579,45	2,33231641	0,15%
	1598,37	87,29	0,9985066359	1595,98	2,3869495912	0,15%
	1616,10	88,48	0,9984864591	1613,65	2,4460294602	0,15%
	1636,30	89,83	0,9984634651	1633,79	2,5142331976	0,15%
	1657,53	91,25	0,9984393063	1654,94	2,5868968224	0,16%
	1677,98	92,63	0,9984160368	1675,32	2,6578588075	0,16%
	1694,71	93,76	0,9983969993	1692,00	2,7166256406	0,16%
	1709,33	94,75	0,9983803711	1706,56	2,7684783793	0,16%
	1726,33	95,90	0,9983610368	1723,50	2,8293832296	0,16%
	1741,73	96,95	0,998343512	1738,85	2,8851583438	0,17%	0,003208%